## Full 1
RSI050 | m² | Revestiment de paviment industrial o decoratiu, sistema "BASF".
Revestiment de paviment industrial, realitzat sobre base de formigó endurit, amb el sistema MasterTop 1273 "BASF", apte per a àrees de producció amb sol·licitacions mecàniques, mitjançant l'aplicació successiva de: emprimació incolora de dos components, MasterTop P 622 "BASF", a base de resina epoxi sense dissolvents, de baixa viscositat (0,4 kg/m²), empolvorada amb àrid de quars natural, MasterTop F5 "BASF", de granulometria compresa entre 0,4 i 1,0 mm (0,9 kg/m²); capa base formada per una mescla de revestiment antiestàtic de dos components, MasterTop BC 372 "BASF", a base de resina epoxi sense dissolvents i pigments, color Gris Piedra RAL 7030 i àrid de quars natural, MasterTop F1 "BASF", de granulometria compresa entre 0,18 i 0,3 mm, amb una proporció en pes 1:0,7 (3,75 kg/m²) i capa d'acabat de vernís de dos components per a interior, MasterTop TC 445 "BASF", a base de poliuretà alifàtic i dissolvent, color vermell RAL 3013, acabat mat, textura llisa, per a aplicar amb corró de pèl curt (0,15 kg/m²). El preu no inclou la superfície suport ni l'execució i el segellat dels junts.
Codi |  | Unitat | Descripció | Rendiment | Preu unitari | Import
1 |  |  | Materials
mt27upx040c |  | kg | Emprimació incolora de dos components, MasterTop P 622 "BASF", a base de resina epoxi sense dissolvents, de baixa viscositat, per aplicar sobre superfície suport de formigó o de morter. | 0.4 | 12.01 | 4.8
mt15bas130c |  | kg | Àrid de quars natural, MasterTop F5 "BASF", de granulometria compresa entre 0,4 i 1,0 mm, per utilitzar com a càrrega mineral en combinació amb resines epoxi o poliuretà. | 0.9 | 0.73 | 0.66
mt27upx070a |  | kg | Revestiment antiestàtic de dos components, MasterTop BC 372 "BASF", a base de resina epoxi sense dissolvents i pigments, color Gris Piedra RAL 7030, per a la realització de paviments. | 2.213 | 9.28 | 20.54
mt15bas130a |  | kg | Àrid de quars natural, MasterTop F1 "BASF", de granulometria compresa entre 0,18 i 0,3 mm, per utilitzar com a càrrega mineral en combinació amb resines epoxi o poliuretà. | 1.538 | 0.88 | 1.35
mt27upx020oh |  | kg | Vernís de dos components per a interior, MasterTop TC 445 "BASF", a base de poliuretà alifàtic i dissolvent, color vermell RAL 3013, acabat mat, textura llisa, per a aplicar amb corró de pèl curt, amb resistència als raigs UV i a la intempèrie i amb alta resistència als agents químics. | 0.15 | 16.08 | 2.41
|  |  |  | Subtotal materials: |  | 29.76
2 |  |  | Mà d'obra
mo121 |  | h | Oficial 1ª aplicador de paviments industrials. | 0.441 | 24.5 | 10.8
mo122 |  | h | Ajudant aplicador de paviments industrials. | 0.441 | 21.75 | 9.59
|  |  |  | Subtotal mà d'obra: |  | 20.39
3 |  |  | Costos directes complementaris
|  | % | Costos directes complementaris | 2 | 50.15 | 1
Cost de manteniment decennal: 28,64€ en els primers 10 anys. |  |  |  | Costos directes (1+2+3): |  | 51.15